## 円筒胴(内圧-内径)
円筒胴(内圧-内径)
					書類番号			:	ReadMe
					機器番号			:	---
	本体胴（サンプル）					頁番号			:	2

	内圧を保持する内径基準の円筒胴の計算厚さ
	[JIS B 8265:2010 圧力容器の構造－一般事項 5.2.1a), E.2.2a)]

					使用材料					SM400B

					設計温度					200	ﾟC

			P	:	設計圧力					1.25	MPa

			Di	:	胴の内径					3200	mm

			σa	:	設計温度における材料の許容引張応力					100	N/mm2

			η	:	溶接継手効率					1

			c	:	腐れ代					1	mm

					最小制限厚さ [JIS B 8265 5.1.3]					2.5	mm

					呼び厚さ					22	mm

					実際の厚さ					23	mm			呼び厚さが実際の厚さより小さい．

			P ≦ 0.385σaη の場合					0.385σaη =			38.5	MPa

			t	:	胴の計算厚さ
					t	=	P･Di/(2･σa･η - 1.2･P)
					=	1.25×3200/(2×100×1 - 1.2×1.25)					20.16	mm

					設計厚さ（計算厚さに腐れ代を加えた厚さ）					21.16	mm
					チェック；MAX[最小制限厚さ，計算厚さ]≦実際の厚さ					強度は十分である

	穴の補強計算に使用する継目なしの円筒胴として求めた計算厚さ ［JIS B 8265 F.2］

			η	：	溶接継手効率で，穴が長手継手を通らない場合は 1.0 とする。

			tr	：	胴の計算厚さ
					tr	=	P･Di/(2･σa･η - 1.2･P)
					=	1.25×3200/(2×100×1.0 - 1.2×1.25)					20.16	mm

END

## 楕円鏡(内圧）
楕円鏡(内圧)
					書類番号			:
					機器番号			:
					頁番号			:

	内圧を保持する, ステーによって支えない内径基準の半だ円形鏡板の計算厚さ
	[JIS B 8265:2010 圧力容器の構造－一般事項 5.2.2e), E.3.4]

					使用材料					SS400

					設計温度					200	ﾟC

			P	:	設計圧力					0.1	MPa

			D	:	半だ円形鏡板のだ円の内長径					1000	mm

			2ｈ	:	半だ円形鏡板のだ円の内短径					500	mm

			σa	:	設計温度における材料の許容引張応力					100	N/mm2

			η	:	溶接継手効率					1

			c	:	腐れ代					0	mm

					最小制限厚さ [JIS B 8265 5.1.3]					2.5	mm

					呼び厚さ					8	mm

					実際厚さ					7	mm

			K	:	半だ円形鏡板の形状による係数で, 次の式による。
					K = (1/6)[2 + {D/(2h)}2] =					(1/6){2 + (1000/500)^2}					1

			t	:	半だ円形鏡板の計算厚さ
					t	=	P･D･K /(2･σa･η - 0.2･P)
					=	0.1×1000×1/(2×100×1 - 0.2×0.1)					0.51	mm

					設計厚さ（計算厚さに腐れ代を加えた厚さ）					0.51	mm
					チェック；MAX[最小制限厚さ，計算厚さ]≦実際の厚さ					強度は十分である

	穴の補強計算に使用する円筒胴の内径に表 F.1 に示すだ円の内長径と内短径との比に
	対応する Ki の値を乗じた値に等しい半径の継目なし全半球形鏡板の計算厚さ ［JIS B 8265 F.2］

			D/2h	:	半だ円形鏡板のだ円の内長径と内短径との比
					D/2h		=	1000/500					2

			Ki	:	表 F.1 による					0.9

			Di	:	胴の内径
					Di = 2・Ki・D =					2×0.9×1000					1800	mm

			η	:	溶接継手効率で，穴が長手継手を通らない場合は 1.0 とする。

			tr	:	鏡板の計算厚さ [JIS B 8265 E.3.2, E.2.3a)]
					tr	=	P･Di/(4･σa･η - 0.4･P)
					=	0.1×1800/(4×100×1.0 - 0.4×0.1)					0.46	mm

END

## 遊動フランジ(内圧)
N / B / G / C / A	遊動フランジ(内圧)
						書類番号			:
						機器番号			:
						頁番号			:

		内圧を保持するルーズ形フランジの応力
		[JIS B 8265:2010 圧力容器の構造－一般事項 5.4b), 附属書 G]

		設計条件					A:			760	mm
		設計内圧					P:				0.0981	MPa					C:			715	mm
		設計温度（使用時）					:				90	℃					G:			664.06	mm
		常温（ガスケット締付時）					:				20	℃					B:			615	mm
		腐れ代					c:				1.6	mm
						ボルトのデータ
		フランジの材料					SA-181Gr60					サイズ			:			M 24
		許容引張応力					(使用時)σfb:				103.36	N/mm２					本数			n:			24
						(ガスケット締付時)σfa:				103.36	N/mm２					外径			dB:			24.0	mm
		ノズルネック又は胴の材料					断面積			aB:			322.731	mm２
		許容引張応力					(使用時)σnb:					N/mm２
						(ガスケット締付時)σna:					N/mm２					t:	30		mm
		ボルトの材料
		許容引張応力					(使用時)σb:				48.24	N/mm２
						(ガスケット締付時)σa:				48.24	N/mm２					go:	5		mm
		ガスケットの材料					Asbestos - 3.2t
		ガスケット係数					m:				2.00
		最小設計締付圧力					y:				11	N/mm２

		ガスケットの寸法					ボルト荷重					(N)		ボルトの断面積					(mm２)
		接触面の内径					640	mm		Wm2=πbGy=					182898		Am2=Wm2/σa=					3792
		接触面の幅				N:			20	mm		Hp=2πbGmP=					6525		Am1=Wm1/σb=					840
		座の基本幅				bo:			10	mm		H=πG２P/4=					33977		Am=MAX[Am1, Am2]
		b=2.52√bo					7.97	mm		Wm1=H+Hp=					40502		Am=					3792
		最小幅		=	Ab･σa/(2πyG)					Wg=0.5(Am+Ab)σa=					278297		Ab=n･aB=					7746
				=	8.15			≦	N	mm		Wo=Wm1=					40502

						荷重					(N)		モーメントアーム					(mm)		モーメント					(N･mm)
		ガスケット締付時					Wg =					278297		hG=(C-G)/2=					25.47		Mg=Wg･hG=					7088225
		使用状態					HD=πB２P/4=					29142		hD=(C-B)/2=					50		MD=HD･hD=					1457100
						HG=Wo-H=					6525		hG=(C-G)/2=					25.47		MG=HG･hG=					166192
						HT=H-HD=					4835		hT=(hD+hG)/2=					37.74		MT=HT･hT=					182473
						Mo=MD+MG+MT=					1805765
		モーメント修正係数 [JIS B 8249]
		Bs=C･sin(180/n)					=	93.33			mm					Mg=Mg･CF=					7088225
		Bsmax=2dB+6t/(m+0.5)					=	120			mm					Mo=Mo･CF=					1805765
		CF=√(Bs/Bsmax)					=	1			(min.1)

		フランジの係数
		K=A/B			=	1.236
		Y			=	9.286

		フランジの応力 (N/mm２)
		使用状態					ガスケット締付時
		σH					=	-					-				σH					=	-					-
		σR					=	-					-				σR					=	-					-
		σT=YMo/(t２B)					=	30.3			≦	σfb=		103.36				σT=YMg/(t２B)					=	118.92			＞	σfa=		103.36
		(σH+σR)/2					=	-					-				(σH+σR)/2					=	-					-
		(σH+σT)/2					=	-					-				(σH+σT)/2					=	-					-
						強度不足，再計算

		次の数値をすべて満足する場合はルーズ形フランジとして計算してもよい。 [JIS B 8265 G.3b)]
				go =	5		≦	16 mm,				B/go =	123		≦	300,		P	≦	2 MPa,			設計温度			≦	370 ℃
						故に，ハブなしルーズ形フランジとして計算する。

	END

N

A
C
G
B

## 材料の許容引張応力
				表 B.1 -- B.3 材料の許容引張応力 (N/mm２)
記号	(記号)	最大板厚	形状	縦弾性係数	線膨張係数	標準成分	種別	質別	規定最小引張強さ	母材の区分	グループ番号	外圧チャート番号	製造方法	注	40	65	75	100	125	150	175	200	225	250	275	300	325	350	375	400	425	450	475	482	500	525	538	550	575	593	600	625	649	650	675	700	725	750	775	800	825	850	875	900	925	950	975	980	985	1000	1010
SS400			PL	1	1	-	-		400	1	1	2	-	-	100	…	100	100	100	100	100	100	100	100
SB410			PL	1	1	-	-		410	1	1	2	-	1,42	103	…	103	103	103	103	103	103	103	103	102	98	89	75	62	46	…	32	22	17
SB480			PL	1	1	-	-		480	1	2	3	-	1,42	121	…	121	121	121	121	121	121	121	121	119	113	101	84	67	51	…	34	22	17
SB480M			PL	1	1	0.5Mo	-		480	3	2	3	-	2,42	121	…	121	121	121	121	121	121	121	121	120	118	101	…	70	44	33
SM400B			PL	1	1	-	-		400	1	1	1,2	-	35	100	…	100	100	100	100	100	100	100	100
SPV235			PL	1	1	-	-		400	1	1	2	-	35	100	…	100	100	100	100	100	100	100	100
SPV315	(LS)		PL	1	1	-	-		490	1	2	3	-	-	122	…	122	122	122	122	122	122	122	122
SPV355	(LS)		PL	1	1	-	-		520	1	2	3,4	-	36	130	…	130	130	130	130	130	130	130	130
SPV410			PL	1	1	-	-		550	1	2	3	-	-	138	…	138	138	138	138	138	138	138	138
SF440A			FG	1	1	-	-		440	1	1	2	-	1,24,42	110	…	110	110	110	110	110	110	110	110	104	94	81	57	49	…	36	24	18
SF490A			FG	1	1	-	-		490	1	2	2	-	1,24,42	121	…	121	121	121	121	121	121	121	121	119	113	101	84	69	51	…	34	22	17
SFVC2A			FG	1	1	-	-		490	1	2	2	-	1	121	…	121	121	121	121	121	121	121	121	119	113	101	84	67	51	…	34	22
SFVC2B			FG	1	1	-	-		490	1	2	2	-	1	121	…	121	121	121	121	121	121	121	121	119	113	101	84	67	51	…	34	22
SGV450			PL	1	1	-	-		450	1	1	2	-	-	112	…	112	112	112	112	112	112	112	112	111	105	95	80	63	46	…	32	22
SGV480			PL	1	1	-	-		480	1	2	3	-	-	121	…	121	121	121	121	121	121	121	121	119	113	101	84	67	51	…	34	22
SUS304	(HS)		PL	9	3	18Cr-8Ni	-		520	8A	-	6		7,8,9,38	129	…	125	122	118	114	113	112	111	110	110	110	110	110	109	107	105	103	102	…	100	98	…	92	79	…	64	52	…	42	33	27	21	17	14	11
SUS304L	(HS)		PL	9	3	18Cr-8Ni 極低C	-		480	8A	-	8		9,38	115	…	114	113	109	105	104	102	101	100	99	97	96	94	93	92	90	88	84	…	73	60	…	49	41	…	33	27	…	22
SUS316	(HS)		PL	9	3	16Cr-12Ni-2Mo	-		520	8A	-	7		7,8,9,38	130	…	130	129	128	127	126	125	125	124	122	119	117	114	112	111	110	108	108	…	107	106	…	105	98	…	81	65	…	50	39	30	23	18	14	11
SUS316L	(HS)		PL	9	3	16Cr-12Ni-2Mo 極低C	-		480	8A	-	9		9,38	115	…	115	115	112	110	109	108	106	103	101	98	96	95	93	91	90	88
SUS317	(HS)		PL	9	3	18Cr-13Ni-3Mo	-		520	8A	-	7		7,8,9	130	…	130	129	128	127	126	125	125	124	122	119	117	114	112	111	110	108	108	…	107	106	…	105	98	…	81	65	…	50	39	30	23	18	14	11
SUS317L	(HS)		PL	9	3	18Cr-13Ni-3Mo 極低C	-		480	8A	-	9		9,38	115	…	115	115	112	110	109	108	106	103	101	98	96	95	93	91	90	88
SUSF304	(LS)	129.99	FG	9	3	18Cr-8Ni	-		520	8A	-	6	-	7,8	129	…	120	114	108	103	100	96	93	90	87	85	83	82	81	79	77	76	75	…	74	72	…	71	69	…	64	52	…	42	33	27	21	17	14	11
SUSF304	(LS)		FG	9	3	18Cr-8Ni	-		480	8A	-	6	-	7,8,25	120	…	117	113	108	103	100	96	93	90	87	85	83	82	81	79	77	76	75	…	74	72	…	71	69	…	64	52	…	42	33	27	21	17	14	11
SUSF304L	(LS)	129.99	FG	9	3	18Cr-8Ni 極低C	-		480	8A	-	8	-	-	114	…	104	97	93	88	85	81	79	76	74	72	71	69	69	68	67	66	64	…	63	58	…	49	41	…	33	27	…	22
SUSF304L	(LS)		FG	9	3	18Cr-8Ni 極低C	-		450	8A	-	8	-	25	112	…	103	97	93	88	85	81	79	76	74	72	71	69	69	68	67	66	64	…	63	58	…	49	41	…	33	27	…	22
SUSF316	(LS)	129.99	FG	9	3	16Cr-12Ni-2Mo	-		520	8A	-	7	-	7,8	129	…	125	120	114	107	103	99	96	93	90	88	86	84	83	82	81	80	79	…	79	78	…	78	77	…	74	65	…	50	39	30	23	18	14	11
SUSF316	(LS)		FG	9	3	16Cr-12Ni-2Mo	-		480	8A	-	7	-	7,8,25	121	…	121	119	113	107	103	99	96	93	90	88	86	84	83	82	81	80	79	…	79	78		78	77	…	74	65	…	50	39	30	23	18	14	11
SUSF316L	(LS)	129.99	FG	9	3	16Cr-12Ni-2Mo 極低C	-		480	8A	-	9	-	-	114	…	103	96	92	87	84	81	79	76	74	73	71	70	69	68	66	65					…
SUSF316L	(LS)		FG	9	3	16Cr-12Ni-2Mo 極低C	-		450	8A	-	9	-	25	112	…	102	96	92	87	84	81	79	76	74	73	71	70	69	68	66	65					…
SUSF317	(LS)		FG	9	3	18Cr-13Ni-3Mo	-		520	8A	-	7	-	7,8	129	…	125	120	114	107	103	99	96	93	90	88	86	84	83	82	81	80	79	…	79	78	…	78	77	…	74	65	…	50	39	30	23	18	14	11
SUSF317L	(LS)	129.99	FG	9	3	18Cr-13Ni-3Mo	-		480	8A	-	9	-	-	114	…	103	96	92	87	84	81	79	76	74	73	71	70	69	68	66	65
SUSF317L	(LS)		FG	9	3	18Cr-13Ni-3Mo	-		450	8A	-	9	-	25	112	…	102	96	92	87	84	81	79	76	74	73	71	70	69	68	66	65
SGP-E			PP	1	1	-	-		290	1	1	1	E	5,56,57	62	…	62	62	62	62	62	62	62	62
STPG370-S			PP	1	1	-	-		370	1	1	2	S	-	92	…	92	92	92	92	92	92	92	92
STPG370-E			PP	1	1	-	-		370	1	1	2	E	-	78	…	78	78	78	78	78	78	78	78
STPG410-S			PP	1	1	-	-		410	1	1	2	S	-	103	…	103	103	103	103	103	103	103	103	102	98	89	75	62	46
STPG410-E			PP	1	1	-	-		410	1	1	2	E		88	…	88	88	88	88	88	88	88	88	87	83	75	64	53	39
STPT370-S			PP	1	1	-	-		370	1	1	2	S	1	92	…	92	92	92	92	92	92	92	92	89	80	70	56	47	…	36	24	…	18
STPT370-E			PP	1	1	-	-		370	1	1	2	E	1	78	…	78	78	78	78	78	78	78	78	76	68	60	48	40	…	31	20	…	15
STPT410-S			PP	1	1	-	-		410	1	1	2	S	1,42	103	…	103	103	103	103	103	103	103	103	102	98	89	75	62	46	…	32	22	17
STPT410-E			PP	1	1	-	-		410	1	1	2	E	1,42	88	…	88	88	88	88	88	88	88	88	87	83	75	64	53	39	…	27	19	14
STB340-S			TB	1	1	-	-		340	1	1	1	S	1,31,42	85	…	85	85	85	85	85	85	85	85	82	76	66	53	49	…	36	24	18
STB340-E			TB	1	1	-	-		340	1	1	1	E	1,42,58	72	…	72	72	72	72	72	72	72	72	70	65	56	45	42	…	31	20	15
SUS304TP-S	(HS)		PP	9	3	18Cr-8Ni	-		520	8A	-	6	S	7,8,9	129	…	125	122	118	114	113	112	111	110	110	110	110	110	109	107	105	103	102	…	100	98	…	92	79	…	64	52	…	42	33	27	21	17	14	11
SUS304TP-A	(HS)		PP	9	3	18Cr-8Ni	-		520	8A	-	6	W	7,8,9,10	110	…	106	103	100	97	96	95	94	93	93	93	93	93	93	91	89	88	87	…	85	83	…	78	67	…	54	44	…	36	28	23	18	14	12	9
SUS304LTP-S	(HS)		PP	9	3	18Cr-8Ni 極低C	-		480	8A	-	8	S	9	115	…	114	113	109	105	104	102	101	100	99	97	96	94	93	92	90	88	84	…	73	60	…	49	41	…	33	27	…	22
SUS304LTP-A	(HS)		PP	9	3	18Cr-8Ni 極低C	-		480	8A	-	8	W	9,10	98	…	97	96	93	89	88	87	86	85	84	82	82	80	79	78	77	75	71	…	62	51	…	42	35	…	28	23	…	19
SUS316TP-S	(HS)		PP	9	3	16Cr-12Ni-2Mo	-		520	8A	-	7	S	7,8,9	130	…	130	129	128	127	126	125	125	124	122	119	117	114	112	111	110	108	108	…	107	106	…	105	98	…	81	65	…	50	39	30	23	18	14	11
SUS316TP-A	(HS)		PP	9	3	16Cr-12Ni-2Mo	-		520	8A	-	7	W	7,8,9,10	110	…	110	110	109	108	107	106	106	106	104	102	99	97	96	94	93	93	91	…	91	90	…	89	83	…	69	55	…	43	33	25	20	15	12	9
SUS316LTP-S	(HS)		PP	9	3	16Cr-12Ni-2Mo 極低C	-		480	8A	-	9	S	9	115	…	115	115	112	110	109	108	106	103	101	98	96	95	93	91	90	88
SUS316LTP-A	(HS)		PP	9	3	16Cr-12Ni-2Mo 極低C	-		480	8A	-	9	W	9,10	98	…	98	97	96	94	93	92	90	88	86	83	82	80	79	77	77	75
SUS317TP-S	(HS)		PP	9	3	18Cr-12Ni-3.5Mo	-		520	8A	-	7	S	7,8,9	130	…	130	129	128	127	126	125	125	124	122	119	117	114	112	111	110	108	108	…	107	106	…	105	98	…	81	65	…	50	39	30	23	18	14	11
SUS317TP-A	(HS)		PP	9	3	18Cr-12Ni-3.5Mo	-		520	8A	-	7	W	7,8,9,10	110	…	110	110	109	108	107	106	106	106	104	102	99	97	96	94	93	93	91	…	91	90	…	89	83	…	69	55	…	43	33	25	20	15	12	9
SUS317LTP-S	(HS)		PP	9	3	18Cr-12Ni-3.5Mo 極低C	-		480	8A	-	9	S	9	115	…	115	115	112	110	109	108	106	103	101	98	96	95	93	91	90	88
SUS317LTP-A	(HS)		PP	9	3	18Cr-12Ni-3.5Mo 極低C	-		480	8A	-	9	W	9,10	98	…	98	98	95	94	93	92	90	88	86	83	82	81	79	77	77	75
SUS304TB-S	(HS)		TB	9	3	18Cr-8Ni	-		520	8A	-	6	S	7,8,9	129	…	125	122	118	114	113	112	111	110	110	110	110	110	109	107	105	103	102	…	100	98	…	92	79	…	64	52	…	42	33	27	21	17	14	11
SUS304TB-A	(HS)		TB	9	3	18Cr-8Ni	-		520	8A	-	6	W	7,8,9,10	110	…	106	103	100	97	96	95	94	93	93	93	93	93	93	91	89	88	87	…	85	83	…	78	67	…	54	44	…	36	28	23	18	15	12	10
SUS304LTB-S	(HS)		TB	9	3	18Cr-8Ni 極低C	-		480	8A	-	8	S	9	115	…	114	113	109	105	104	102	101	100	99	97	96	94	93	92	90	88	84	…	73	60	…	49	41	…	33	27	…	22
SUS304LTB-A	(HS)		TB	9	3	18Cr-8Ni 極低C	-		480	8A	-	8	W	9,10	98	…	97	96	93	90	88	86	86	85	84	83	82	80	79	78	77	75	71	…	62	51	…	42	35	…	28	23	…	19
SUS316TB-S	(HS)		TB	9	3	16Cr-12Ni-2Mo	-		520	8A	-	7	S	7,8,9	130	…	130	129	128	127	126	125	125	124	122	119	117	114	112	111	110	108	108	…	107	106	…	105	98	…	81	65	…	50	39	30	23	18	14	11
SUS316TB-A	(HS)		TB	9	3	16Cr-12Ni-2Mo	-		520	8A	-	7	W	7,8,9,10	110	…	110	110	109	108	107	106	106	106	104	102	99	97	96	94	93	93	91	…	91	90	…	89	83	…	69	55	…	43	33	25	20	15	12	9
SUS316LTB-S	(HS)		TB	9	3	16Cr-12Ni-2Mo 極低C	-		480	8A	-	9	S	9	115	…	115	115	112	110	109	108	106	103	101	98	96	95	93	91	90	88
SUS316LTB-A	(HS)		TB	9	3	16Cr-12Ni-2Mo 極低C	-		480	8A	-	9	W	9,10	98	…	98	97	96	94	93	92	90	88	86	83	82	80	79	77	77	75
SUS317TB-S	(HS)		TB	9	3	18Cr-12Ni-3.5Mo	-		520	8A	-	7	S	7,8,9	130	…	130	129	128	127	126	125	125	124	122	119	117	114	112	111	110	108	108	…	107	106	…	105	98	…	81	65	…	50	39	30	23	18	14	11
SUS317TB-A	(HS)		TB	9	3	18Cr-12Ni-3.5Mo	-		520	8A	-	7	W	7,8,9,10	110	…	110	110	109	108	107	106	106	106	104	102	99	97	96	94	93	93	91	…	91	90	…	89	83	…	69	55	…	43	33	25	20	15	12	9
SUS317LTB-S	(HS)		TB	9	3	18Cr-12Ni-3.5Mo 極低C	-		480	8A	-	9	S	9	115	…	115	115	112	110	109	108	106	103	101	98	96	95	93	91	90	88
SUS317LTB-A	(HS)		TB	9	3	18Cr-12Ni-3.5Mo 極低C	-		480	8A	-	9	W	9,10	98	…	98	98	95	94	93	92	90	88	86	83	82	81	79	77	77	75

## ボルト材の許容引張応力
				表 B.4 ボルト材料の許容引張応力 (N/mm２)
記号	(記号)	最大寸法	種別寸法	標準成分	規定最小引張強さ	製造方法	注	40	75	100	125	150	175	200	225	250	275	300	325	350	375	400	425	450	475	500	525	538	550	575	593	600	625	650	675	700	725	750	775	800
SS400		16	16	-	400	-	-	61	61	61	61	61	61	61	61
SS400		40	40	-	400	-	-	59	59	59	59	59	59	59	59
SS400			40	-	400	-	-	54	54	54	54	54	54	54	54
S45C				-	690	H	1	122	122	122	122	122	122	122	122
SNB7		63	63	1Cr-0.2Mo	860	-	2,3,4,6	172	172	172	172	172	172	172	172	163	146	122	94	69	44	31
SNB7		100	100	1Cr-0.2Mo	800	-	2,3,4,6	160	160	160	160	160	160	160	160	158	142	139	116	92	69	44	31
SNB7		120	120	1Cr-0.2Mo	690	-	2,4,6	130	130	130	130	130	130	130	130	128	125	114	92	69	44	31
SNB16		63	63	1Cr-0.5Mo-V	860	-	2,5	172	172	172	172	172	172	172	172	165	148	124	92	…	63	34	19
SNB16		100	100	1Cr-0.5Mo-V	760	-	2,5	152	152	152	152	152	152	152	152	147	133	115	90	…	63	34	19
SNB16		180	180	1Cr-0.5Mo-V	690	-	2,5	138	138	138	138	138	138	138	138	130	119	105	87	…	63	34	19
SUS304				18Cr-8Ni	520	-	7	102	95	90	86	82	79	76	73	71	68	66	64	61	59	57	56	53	52	50	49	…	48	46	…	43	38	30	23	18	14	10	8	6
SUS316				18Cr-12Ni-2Mo	520	-	7	102	102	102	98	93	90	87	85	84	83	82	82	81	81	80	80	79	78	77	77	…	74	72	…	68	57	47	37	28	23	18	14	10